## Tamis standards 2025 (hidden)
Outil d'évaluation de la conformité d'un sable filtrant (version 3.9)
Note: Saisir l'information dans les cellules vertes
Données:
Fournisseur du Sable:
Laboratoire:
Échantillon prélevé par:
Date du prélèvement
Provenance de l'échantillon:
Diamètre tamis | % passant |  | Date de l'évaluation: |  | 2025-10-10
0.075 | 1.2
0.15 | 6.4
0.3 | 23
0.6 | 52.7
1.18 | 69.3
2.36 | 86.2
4.75 | 97.1
9.5 | 100
Validation du Sable | Valeur | Unités | Critères | Validation
D10 évalué sur la courbe graphique: | 0.2 | mm | 0,20 ≤ D10 ≤ 1 | OK
D60 évalué sur la courbe graphique: | 0.78 | mm
Cu (Coefficient d'uniformité): | 3.9 |  | ≤ 4,5 | OK
Particules fines (< 0,08 mm) évaluées sur la courbe graphique: | 1.2 | % | ≤ 3 % | OK | Échantillon conforme?
Particules grossières (> 2,5 mm) évaluées sur la courbe graphique: | 13 | % | ≤ 20 % | OK
O-AES-TSA, O-AES-TT | Échantillon conforme aux critères du sable filtrant System O)) ? |  |  |  | OK
SDI et ICR | Échantillon conforme aux critères du sable filtrant Q-2, r.22 (SDI, ICR, filtre à sable hors sol, filtre à sable classique)? |  |  |  | NON
TA-8 | Échantillon conforme aux critères du sable filtrant System O)) pour projet de plus de 3240 L/j (TA-8)? |  |  |  | OK
Limites Enviro-Septic
Sable fin acceptable
|  |  | 0.08 | 3
|  |  | 0.2 | 10
|  |  | 0.21 | 100
Sable fin visé
|  |  | 0.08 | 2
|  |  | 0.25 | 10
|  |  | 0.26 | 100
Sable grossier
|  |  | 0.49 | 0
|  |  | 0.5 | 10
|  |  | 2.5 | 80
|  |  | 10 | 81
Sable grossier visé
|  |  | 0.39 | 0
|  |  | 0.4 | 10
|  |  | 2.5 | 85
|  |  | 10 | 86 |  | Y pour D10 | 10
|  |  | Sable grossier Q-2, r.22 |  |  | Y pour D60 | 60
Validation Q-2 r.8 | Non |  | 0.99 | 0 |  | x pour part 2,5 | 2.5
| OK |  | 1 | 10 |  | y pour part 2,5 | 87
|  |  | 2.5 | 80 |  | x pour part 0,08 | 0.08

## Instructions
Instructions for the Filter Sand Evaluation Tool
Version 3.71
Introduction
The use of this tool is relatively simple. You only need to fill in the green cells of the Excel spreadsheet and the graphic curve will be drawn automatically. The tool allows the users to input data from two choices of sieve analysis depending on the sieve opening size used by the lab. Make sure to use the spreadhseet corresponding to your sieve opening sizes.
Base Data
Write the name of the sand supplier, the name of the laboratory that conducted the granulometric analysis, the name of the person who took the sample, the date of the sample, and the source of the sample.
% Passing
Enter the percentage passing for each opening size listed on the sieve analysis report.
Evaluation of the D10 and D60
Starting on the vertical scale at 10 %, determine the value on the logarithmic scale where the curve crosses the 10 % line as shown on the following graph. Repeat the same evaluation for D60.
The following graph shows the position of the crosses on the curve being used.
How to read the logarithmic scale
Each verticle line corresponds with a value of 0.01 to 10 such as shown in the previous figure.

## Sieves 0.075-9.5
System Sand Evaluation Tool (Version 3.3)
Note: Enter required information in the green cells
Données:
Company
Lab
Sample taken by
Date of sampling
Sample from
Sieve size (mm) | % passing |  | Evaluation Date: |  | 2025-10-10
0.075
0.15
0.3
0.6
1.18
2.36
4.75
9.5
System Sand Validation | Result | Units | Criteria | Validation
Enter D10 as shown on the graph |  | mm | 0,20 ≤ D10 ≤ 0,5 | Enter value | NO
Enter D60 as shown on the graph |  | mm |  | Enter value
Cu (Coefficient of uniformity): |  |  | ≤ 4,5
Fines particles (< 0,08 mm) |  | % | ≤ 3 %
Estime % for particles > 2,5 mm |  | % | ≤ 20 % | Enter value
Limites Enviro-Septic
Sable fin acceptable
|  |  | 0.08 | 3
|  |  | 0.2 | 10
|  |  | 0.21 | 100
Sable fin visé
|  |  | 0.08 | 2
|  |  | 0.25 | 10
|  |  | 0.26 | 100
Sable grossier
|  |  | 0.49 | 0
|  |  | 0.5 | 10
|  |  | 2.5 | 80
|  |  | 10 | 81
Sable grossier visé
|  |  | 0.39 | 0
|  |  | 0.4 | 10
|  |  | 2.5 | 85
|  |  | 10 | 86 |  | Y pour D10 | 10
|  |  | Sable grossier Q-2, r.22 |  |  | Y pour D60 | 60
Validation Q-2 r.8 | Non |  | 0.99 | 0 |  | x pour part 2,5 | 2.5
|  |  | 1 | 10 |  | y pour part 2,5 | 100
|  |  | 2.5 | 80 |  | x pour part 0,08 | 0.08
Target range of sand

## Sieves 0.075-9.5 + 0.2 mm
Evaluation Tool for the Compliance of a System Sand (Version 3.3)
Note: Enter the information in the green cells
Data:
Sand Supplier:
Laboratory:
Sample taken by:
Sample date:
Sample source:
Sieve diameter | % passing |  | Evaluation date: |  | 2025-10-10
0.075
0.15
0.2
0.3
0.6
1.18
2.36
4.75
9.5
System O)) Sand Acceptance |  | Units | Criteria | Acceptance
D10 evaluated on the graph curve: |  | mm | 0.20 ≤ D10 ≤ 0.5 | Enter data
D60 evaluated on the graph curve: |  | mm |  | Enter data
Cu (Uniformity coefficient): |  |  | ≤ 4.5
Fine particles (< 0.08 mm) evaluated on the graph curve: |  | % | ≤ 3 % |  | Acceptable sample?
Large particles (> 2.5 mm) evaluated on the graph curve: |  | % | ≤ 20 %
Sample compliant with the criteria of System O)) system sand?
System O)) Restrictions
Acceptable fine sand
|  |  | 0.08 | 3
|  |  | 0.2 | 10
|  |  | 0.21 | 100
Target fine sand
|  |  | 0.08 | 2
|  |  | 0.25 | 10
|  |  | 0.26 | 100
Coarse sand
|  |  | 0.49 | 0
|  |  | 0.5 | 10
|  |  | 2.5 | 80
|  |  | 10 | 81
Target coarse sand
|  |  | 0.39 | 0
|  |  | 0.4 | 10
|  |  | 2.5 | 85
|  |  | 10 | 86 |  | Y for D10 | 10
|  |  | Q-2, r.22 Coarse sand |  |  | Y for D60 | 60
Validation Q-2 r.22 | No |  | 0.99 | 0 |  | x for part 2.5 | 2.5
|  |  | 1 | 10 |  | y for part 2.5 | 100
|  |  | 2.5 | 80 |  | x for part 0.08 | 0.08
Clear

## Sieves 0.08-10
System Sand Evaluation Tool (Version 3.3)
Note: Enter required information in the green cells
Données:
Company
Lab
Sample taken by
Date of sampling
Sample from
Sieve size (mm) | % passing |  | Evaluation Date: |  | 2025-10-10
0.08
0.16
0.315
0.63
1.25
2.5
5
10
System Sand Validation | Result | Units | Criteria | Validation
Enter D10 as shown on the graph |  | mm | 0,20 ≤ D10 ≤ 0,5 | Enter value | NO
Enter D60 as shown on the graph |  | mm |  | Enter value
Cu (Coefficient of uniformity): |  |  | ≤ 4,5
Fines particles (< 0,08 mm) |  | % | ≤ 3 %
Estime % for particles > 2,5 mm |  | % | ≤ 20 % | Enter value
Limites Enviro-Septic
Sable fin acceptable
|  |  | 0.08 | 3
|  |  | 0.2 | 10
|  |  | 0.21 | 100
Sable fin visé
|  |  | 0.08 | 2
|  |  | 0.25 | 10
|  |  | 0.26 | 100
Sable grossier
|  |  | 0.49 | 0
|  |  | 0.5 | 10
|  |  | 2.5 | 80
|  |  | 10 | 81
Sable grossier visé
|  |  | 0.39 | 0
|  |  | 0.4 | 10
|  |  | 2.5 | 85
|  |  | 10 | 86 |  | Y pour D10 | 10
|  |  | Sable grossier Q-2, r.22 |  |  | Y pour D60 | 60
Validation Q-2 r.8 | Non |  | 0.99 | 0 |  | x pour part 2,5 | 2.5
|  |  | 1 | 10 |  | y pour part 2,5 | 100
|  |  | 2.5 | 80 |  | x pour part 0,08 | 0.08
Target range of sand

## Sieves 0.08-10 + 0.2 mm
Evaluation Tool for the Compliance of a System Sand (Version 3.3)
Note: Enter the information in the green cells
Data:
Sand Supplier:
Laboratory:
Sample taken by:
Sample date:
Sample source:
Sieve diameter | % passing |  | Evaluation date: |  | 2025-10-10
0.075
0.15
0.2
0.3
0.6
1.18
2.36
4.75
9.5
System O)) Sand Acceptance |  | Units | Criteria | Acceptance
D10 evaluated on the graph curve: |  | mm | 0.20 ≤ D10 ≤ 0.5 | Enter data
D60 evaluated on the graph curve: |  | mm |  | Enter data
Cu (Uniformity coefficient): |  |  | ≤ 4.5
Fine particles (< 0.08 mm) evaluated on the graph curve: |  | % | ≤ 3 % |  | Acceptable sample?
Large particles (> 2.5 mm) evaluated on the graph curve: |  | % | ≤ 20 % | Enter data
Sample compliant with the criteria of System O)) system sand?
System O)) Restrictions
Acceptable fine sand
|  |  | 0.08 | 3
|  |  | 0.2 | 10
|  |  | 0.21 | 100
Target fine sand
|  |  | 0.08 | 2
|  |  | 0.25 | 10
|  |  | 0.26 | 100
Coarse sand
|  |  | 0.49 | 0
|  |  | 0.5 | 10
|  |  | 2.5 | 80
|  |  | 10 | 81
Target coarse sand
|  |  | 0.39 | 0
|  |  | 0.4 | 10
|  |  | 2.5 | 85
|  |  | 10 | 86 |  | Y for D10 | 10
|  |  | Q-2, r.22 Coarse sand |  |  | Y for D60 | 60
Validation Q-2 r.22 | No |  | 0.99 | 0 |  | x for part 2.5 | 2.5
|  |  | 1 | 10 |  | y for part 2.5 | 100
|  |  | 2.5 | 80 |  | x for part 0.08 | 0.08
Clear

## Tamis standards 2022 (hidden)
Outil d'évaluation de la conformité d'un sable filtrant (version 3.9)
Note: Saisir l'information dans les cellules vertes
Données:
Fournisseur du Sable:
Laboratoire:
Échantillon prélevé par:
Date du prélèvement
Provenance de l'échantillon:
Diamètre tamis | % passant |  | Date de l'évaluation: |  | 2025-10-10
0.08 | 1
0.16 | 4
0.315 | 27
0.63 | 65
1.25 | 80
2.5 | 90
5 | 97
10 | 100
Validation du Sable | Valeur | Unités | Critères | Validation
D10 évalué sur la courbe graphique: | 0.2 | mm | 0,20 ≤ D10 ≤ 1 | OK
D60 évalué sur la courbe graphique: | 0.57 | mm
Cu (Coefficient d'uniformité): | 2.85 |  | ≤ 4,5 | OK
Particules fines (< 0,08 mm) évaluées sur la courbe graphique: | 1 | % | ≤ 3 % | OK | Échantillon conforme?
Particules grossières (> 2,5 mm) évaluées sur la courbe graphique: | 10 | % | ≤ 20 % | OK
O-AES-TSA, O-AES-TT | Échantillon conforme aux critères du sable filtrant System O)) ? |  |  |  | OK
SDI et ICR | Échantillon conforme aux critères du sable filtrant Q-2, r.22 (SDI, ICR, filtre à sable hors sol, filtre à sable classique)? |  |  |  | NON
TA-8 | Échantillon conforme aux critères du sable filtrant System O)) pour projet de plus de 3240 L/j (TA-8)? |  |  |  | OK
Limites Enviro-Septic
Sable fin acceptable
|  |  | 0.08 | 3
|  |  | 0.2 | 10
|  |  | 0.21 | 100
Sable fin visé
|  |  | 0.08 | 2
|  |  | 0.25 | 10
|  |  | 0.26 | 100
Sable grossier
|  |  | 0.49 | 0
|  |  | 0.5 | 10
|  |  | 2.5 | 80
|  |  | 10 | 81
Sable grossier visé
|  |  | 0.39 | 0
|  |  | 0.4 | 10
|  |  | 2.5 | 85
|  |  | 10 | 86 |  | Y pour D10 | 10
|  |  | Sable grossier Q-2, r.22 |  |  | Y pour D60 | 60
Validation Q-2 r.8 | Non |  | 0.99 | 0 |  | x pour part 2,5 | 2.5
| OK |  | 1 | 10 |  | y pour part 2,5 | 90
|  |  | 2.5 | 80 |  | x pour part 0,08 | 0.08

## Tamis standards 2023 (hidden)
Outil d'évaluation de la conformité d'un sable filtrant (version 3.9)
Note: Saisir l'information dans les cellules vertes
Données:
Fournisseur du Sable:
Laboratoire:
Échantillon prélevé par:
Date du prélèvement
Provenance de l'échantillon:
Diamètre tamis | % passant |  | Date de l'évaluation: |  | 2025-10-10
0.08 | 1.4
0.16 | 4
0.315 | 30.9
0.63 | 62.9
1.25 | 75
2.5 | 83.3
5 | 94.1
10 | 100
Validation du Sable | Valeur | Unités | Critères | Validation
D10 évalué sur la courbe graphique: | 0.2 | mm | 0,20 ≤ D10 ≤ 1 | OK
D60 évalué sur la courbe graphique: | 0.6 | mm
Cu (Coefficient d'uniformité): | 3 |  | ≤ 4,5 | OK
Particules fines (< 0,08 mm) évaluées sur la courbe graphique: | 1.4 | % | ≤ 3 % | OK | Échantillon conforme?
Particules grossières (> 2,5 mm) évaluées sur la courbe graphique: | 16 | % | ≤ 20 % | OK
O-AES-TSA, O-AES-TT | Échantillon conforme aux critères du sable filtrant System O)) ? |  |  |  | OK
SDI et ICR | Échantillon conforme aux critères du sable filtrant Q-2, r.22 (SDI, ICR, filtre à sable hors sol, filtre à sable classique)? |  |  |  | NON
TA-8 | Échantillon conforme aux critères du sable filtrant System O)) pour projet de plus de 3240 L/j (TA-8)? |  |  |  | OK
Limites Enviro-Septic
Sable fin acceptable
|  |  | 0.08 | 3
|  |  | 0.2 | 10
|  |  | 0.21 | 100
Sable fin visé
|  |  | 0.08 | 2
|  |  | 0.25 | 10
|  |  | 0.26 | 100
Sable grossier
|  |  | 0.49 | 0
|  |  | 0.5 | 10
|  |  | 2.5 | 80
|  |  | 10 | 81
Sable grossier visé
|  |  | 0.39 | 0
|  |  | 0.4 | 10
|  |  | 2.5 | 85
|  |  | 10 | 86 |  | Y pour D10 | 10
|  |  | Sable grossier Q-2, r.22 |  |  | Y pour D60 | 60
Validation Q-2 r.8 | Non |  | 0.99 | 0 |  | x pour part 2,5 | 2.5
| OK |  | 1 | 10 |  | y pour part 2,5 | 84
|  |  | 2.5 | 80 |  | x pour part 0,08 | 0.08

## Tamis standards 2024 (hidden)
Outil d'évaluation de la conformité d'un sable filtrant (version 3.9)
Note: Saisir l'information dans les cellules vertes
Données:
Fournisseur du Sable:
Laboratoire:
Échantillon prélevé par:
Date du prélèvement
Provenance de l'échantillon:
Diamètre tamis | % passant |  | Date de l'évaluation: |  | 2025-10-10
0.08 | 1.3
0.16 | 5
0.315 | 30.7
0.63 | 61.8
1.25 | 74.9
2.5 | 83.6
5 | 95.6
10 | 100
Validation du Sable | Valeur | Unités | Critères | Validation
D10 évalué sur la courbe graphique: | 0.2 | mm | 0,20 ≤ D10 ≤ 1 | OK
D60 évalué sur la courbe graphique: | 0.6 | mm
Cu (Coefficient d'uniformité): | 3 |  | ≤ 4,5 | OK
Particules fines (< 0,08 mm) évaluées sur la courbe graphique: | 1.3 | % | ≤ 3 % | OK | Échantillon conforme?
Particules grossières (> 2,5 mm) évaluées sur la courbe graphique: | 16 | % | ≤ 20 % | OK
O-AES-TSA, O-AES-TT | Échantillon conforme aux critères du sable filtrant System O)) ? |  |  |  | OK
SDI et ICR | Échantillon conforme aux critères du sable filtrant Q-2, r.22 (SDI, ICR, filtre à sable hors sol, filtre à sable classique)? |  |  |  | NON
TA-8 | Échantillon conforme aux critères du sable filtrant System O)) pour projet de plus de 3240 L/j (TA-8)? |  |  |  | OK
Limites Enviro-Septic
Sable fin acceptable
|  |  | 0.08 | 3
|  |  | 0.2 | 10
|  |  | 0.21 | 100
Sable fin visé
|  |  | 0.08 | 2
|  |  | 0.25 | 10
|  |  | 0.26 | 100
Sable grossier
|  |  | 0.49 | 0
|  |  | 0.5 | 10
|  |  | 2.5 | 80
|  |  | 10 | 81
Sable grossier visé
|  |  | 0.39 | 0
|  |  | 0.4 | 10
|  |  | 2.5 | 85
|  |  | 10 | 86 |  | Y pour D10 | 10
|  |  | Sable grossier Q-2, r.22 |  |  | Y pour D60 | 60
Validation Q-2 r.8 | Non |  | 0.99 | 0 |  | x pour part 2,5 | 2.5
| OK |  | 1 | 10 |  | y pour part 2,5 | 84
|  |  | 2.5 | 80 |  | x pour part 0,08 | 0.08

## Tamis + 0,2 mm (hidden)
Outil d'évaluation de la conformité d'un sable filtrant (version 3.9)
Note: Saisir l'information dans les cellules vertes
Données:
Fournisseur du Sable:
Laboratoire:
Échantillon prélevé par:
Date du prélèvement
Provenance de l'échantillon:
Diamètre tamis | % passant |  | Date de l'évaluation: |  | 2025-10-10
0.08 | 2.3
0.16 | 5
0.2 | 5
0.315 | 10
0.63 | 29
1.25 | 54
2.5 | 81
5 | 95
10 | 100
Validation du sable | Valeur | Unités | Critères | Validation
D10 évalué sur la courbe graphique: |  | mm | 0,20 ≤ D10 ≤ 1 | Saisir des valeurs
D60 évalué sur la courbe graphique: |  | mm |  | Saisir des valeurs
Cu (Coefficient d'uniformité): |  |  | ≤ 4,5
Particules fines (< 0,08 mm) évaluées sur la courbe graphique: | 2.3 | % | ≤ 3 % | OK | Échantillon conforme?
Particules grossières (> 2,5 mm) évaluées sur la courbe graphique: |  | % | ≤ 20 %
O-AES-TSA, O-AES-TT | Échantillon conforme aux critères du sable filtrant System O)) ?
SDI et ICR | Échantillon conforme aux critères du sable filtrant Q-2, r.22 (SDI, ICR, filtre à sable hors sol, filtre à sable classique)?
TA-8 | Échantillon conforme aux critères du sable filtrant System O)) pour projet de plus de 3240 L/j (TA-8)?
Limites Enviro-Septic
Sable fin acceptable
|  |  | 0.08 | 3
|  |  | 0.2 | 10
|  |  | 0.21 | 100
Sable fin visé
|  |  | 0.08 | 2
|  |  | 0.25 | 10
|  |  | 0.26 | 100
Sable grossier
|  |  | 0.49 | 0
|  |  | 0.5 | 10
|  |  | 2.5 | 80
|  |  | 10 | 81
Sable grossier visé
|  |  | 0.39 | 0
|  |  | 0.4 | 10
|  |  | 2.5 | 85
|  |  | 10 | 86 |  | Y pour D10 | 10
|  |  | Sable grossier Q-2, r.22 |  |  | Y pour D60 | 60
Validation Q-2 r.22 | Non |  | 0.99 | 0 |  | x pour part 2,5 | 2.5
| OK |  | 1 | 10 |  | y pour part 2,5 | 100
|  |  | 2.5 | 80 |  | x pour part 0,08 | 0.08

## Exemple (hidden)
Outil d'évaluation de la conformité d'un sable filtrant (version 3.9)
Note: Saisir l'information dans les cellules vertes
Données:
Fournisseur du Sable: | Sablière de la plage
Laboratoire: | ABC Lab
Échantillon prélevé par: | Jean Smith (technicien de sol - ABC Lab)
Date du prélèvement | 1er novembre 2011
Provenance de l'échantillon: | Pile sable filtrant Enviro-Septic 27 juillet 2011
Diamètre tamis | % passant |  | Date de l'évaluation: |  | 2025-10-10
0.08 | 1.1
0.16 | 3
0.2 | 4
0.315 | 11
0.63 | 42
1.25 | 77
2.5 | 94
5 | 99
10 | 100
Validation du sable | Valeur | Unités | Critères | Validation
D10 évalué sur la courbe graphique: | 0.305 | mm | 0,20 ≤ D10 ≤ 1 | OK
D60 évalué sur la courbe graphique: | 0.88 | mm
Cu (Coefficient d'uniformité): | 2.885246 |  | ≤ 4,5 | OK
Particules fines (< 0,08 mm) évaluées sur la courbe graphique: | 1.1 | % | ≤ 3 % | OK | Échantillon conforme?
Particules grossières (> 2,5 mm) évaluées sur la courbe graphique: | 6 | % | ≤ 20 % | OK
O-AES-TSA, O-AES-TT | Échantillon conforme aux critères du sable filtrant System O)) ? |  |  |  | OK
SDI et ICR | Échantillon conforme aux critères du sable filtrant Q-2, r.22 (SDI, ICR, filtre à sable hors sol, filtre à sable classique)? |  |  |  | OK
TA-8 | Échantillon conforme aux critères du sable filtrant System O)) pour projet de plus de 3240 L/j (TA-8)? |  |  |  | OK
Limites Enviro-Septic
Sable fin acceptable
|  |  | 0.08 | 3
|  |  | 0.2 | 10
|  |  | 0.21 | 100
Sable fin visé
|  |  | 0.08 | 2
|  |  | 0.25 | 10
|  |  | 0.26 | 100
Sable grossier
|  |  | 0.49 | 0
|  |  | 0.5 | 10
|  |  | 2.5 | 80
|  |  | 10 | 81
Sable grossier visé
|  |  | 0.39 | 0
|  |  | 0.4 | 10
|  |  | 2.5 | 85
|  |  | 10 | 86 |  | Y pour D10 | 10
|  |  | Sable grossier Q-2, r.22 |  |  | Y pour D60 | 60
Validation Q-2 r.8 | OK |  | 0.99 | 0 |  | x pour part 2,5 | 2.5
| OK |  | 1 | 10 |  | y pour part 2,5 | 94
|  |  | 2.5 | 80 |  | x pour part 0,08 | 0.08

## Tamis non-standard (hidden)
Outil d'évaluation de la conformité d'un sable filtrant (version 3.9)
Note: Saisir l'information dans les cellules vertes
Données:
Fournisseur du Sable:
Laboratoire:
Échantillon prélevé par:
Date du prélèvement
Provenance de l'échantillon:
Diamètre tamis | % passant |  | Date de l'évaluation: |  | 2025-10-10
0.075 | 4.6
0.15 | 6
0.3 | 14.8
0.6 | 44.1
1.18 | 71.1
2.36 | 84.4
4.75 | 90.6
6.3 | 92.4
9.5 | 95.1
12.5 | 100
Validation du Sable | Valeur | Unités | Critères | Validation
D10 évalué sur la courbe graphique: | 0.24 | mm | 0,20 ≤ D10 ≤ 1 | OK
D60 évalué sur la courbe graphique: | 0.87 | mm
Cu (Coefficient d'uniformité): | 3.625 |  | ≤ 4,5 | OK
Particules fines (< 0,08 mm) évaluées sur la courbe graphique: | 4.6 | % | ≤ 3 % | Non conforme | Échantillon conforme?
Particules grossières (> 2,5 mm) évaluées sur la courbe graphique: | 15 | % | ≤ 20 % | OK
O-AES-TSA, O-AES-TT | Échantillon conforme aux critères du sable filtrant System O)) ? |  |  |  | NON
SDI et ICR | Échantillon conforme aux critères du sable filtrant Q-2, r.22 (SDI, ICR, filtre à sable hors sol, filtre à sable classique)? |  |  |  | NON
TA-8 | Échantillon conforme aux critères du sable filtrant System O)) pour projet de plus de 3240 L/j (TA-8)? |  |  |  | NON
Limites Enviro-Septic
Sable fin acceptable
|  |  | 0.08 | 3
|  |  | 0.2 | 10
|  |  | 0.21 | 100
Sable fin visé
|  |  | 0.08 | 2
|  |  | 0.25 | 10
|  |  | 0.26 | 100
Sable grossier
|  |  | 0.49 | 0
|  |  | 0.5 | 10
|  |  | 2.5 | 80
|  |  | 10 | 81
Sable grossier visé
|  |  | 0.39 | 0
|  |  | 0.4 | 10
|  |  | 2.5 | 85
|  |  | 10 | 86 |  | Y pour D10 | 10
|  |  | Sable grossier Q-2, r.22 |  |  | Y pour D60 | 60
Validation Q-2 r.8 | Non |  | 0.99 | 0 |  | x pour part 2,5 | 2.5
| Non conforme |  | 1 | 10 |  | y pour part 2,5 | 85
|  |  | 2.5 | 80 |  | x pour part 0,08 | 0.08